## 耗材性能
分类 |  | 特性 |  | 基础性能参数 | [7 empty] | 打印参数设置 | [6 empty] | 参考价格 【元/卷（1kg）】 | 备注
用途 | 名称 | 优点 | 缺点 | 强度 （MPa） | 拉伸强度 【MPa （50mm/min)】 | 弯曲强度 【MPa （2mm/min)】 | 韧性 （kJ/m²） | 断裂伸长率 % | 热变形温度 °C | 溶体流动速率 190°C/2.16kg（G/10min） | 收缩率 %（23°C） | 喷嘴温度 （°C） | 打印速度 （mm/s） | 底板温度 (°C） | 打印层高 （mm） | 烘干温度 °C | 搭配烘干机 推荐指数 | 另外准备物件
基础性 耗材 | PLA | 强度★★★ 韧性★ 价格实惠易打印 不翘曲、不开裂 | 不耐高温 不耐水/酸碱 不耐磕碰 | 72 | 61 | 83 | 5 | 3.1 | ~ | 6.5 | 0.1-0.3 | 200-210 | 40-60 | 50-60 | 0.08-0.28 | 45-50 | ★ | / | 74.9 | /
| PETG | 韧性★★★ 耐酸碱性好 优良坚韧性 | 久置软化 易翘曲 | 68.1 | 61.4 | 74.8 | 35 | 5.3 | ~ | 14 | 0.1-0.5 | 230-240 240-260 | 40-60 100-200 | 75-85 | 0.08-0.28 | 45-50 | ★ | / | 64.9 | /
| PLA+ | 强度★★ 韧性★ | 不耐高温 不耐水/酸碱 不耐磕碰 | 65.5 | 58 | 73 | 7.5 | 3.6 | ~ | 6.7 | 0.1-0.3 | 195-205 205-220 | 50-100 100-300 | 50-60 | 0.08-0.28 | 45-50 | ★ | / | 84.9 | /
| PLA+ 2.0 | 强度★★ 韧性★★ | 不耐高温 不耐水/酸碱 | 60.25 | 56.5 | 64 | 8 | 19.7 | 56 | 7 | 0.1-0.3 | 195-205 205-220 | 50-100 100-300 | 55-65 | 0.08-0.28 | 45-50 | ★ | / | 89.9 | /
观赏性 耗材 | PLA CMYK | 透光浮雕指定耗材 | 硬性要求多 易翘曲 | / | / | / | / | 3.1 | 53 | 6.9 | 0.3-0.5 | 200-210 210-240 | 50-100 100-200 | 50-65 | 0.08 | 45-50 | ★★ | ·蓝色美纹纸胶带（推荐）/ 打印胶水 ·lithophane软件（拓竹自带） ·带AMS的打印机 | 299 | ·0.2口径喷嘴打印可以更加精致 ·发光灯片可在拓竹官网购买
| PLA 透明 | 哑光透明 | 易受潮 | 72 | 61 | 83 | ~ | 4 | 55 | 7.9 | 0.1-0.3 | 200-210 | 50-100 | 50-65 | 0.08 | 45-50 | ★★ | / | 74.9 | ·个人推荐较明显的打印参数：填充密度=0％、壁厚=5层
| PLA 夜光 | 夜光效果 | 极易受潮 | 64 | 49 | 79 | 31 | 21 | 51.7 | / | / | 195-205 205-225 | 50-100 100-200 | 50-60 | 0.08-0.2 | 45-50 | ★★★ | ·UV灯（推荐） | 109.9 | ·阳光照射1-3分钟，可发光60分钟 ·UV灯光照射3-10分钟，可发光40分钟 ·日光灯照射10-20分钟，可发光30分钟
| PLA+ 丝绸 | 仿丝绸质感 | 易受潮 | 62.8 | 60.6 | 65 | 33 | 6.3 | 53 | 9 | 0.1-0.3 | 205-215 215-235 | 50-100 100-200 | 55-65 | 0.08-0.12 | 45-50 | ★★ | / | 89.9 | /
| PVB | 可酒精抛光 | 底板粘性差 后期操作略麻烦 | 52.35 | 39.8 | 64.9 | ~ | ~ | 53 | ~ | ~ | 195-205 205-215 | 50-100 100-200 | 50-60 | 0.08-0.12 | 50-55 | ★★ | ·95°医用酒精 ·抛光布（醋酸/仿醋酸） ·蓝色美纹纸胶带（推荐）/ 打印胶水 | 179 | ·95°医用酒精按同一时针方向轻微用力，不可使表面起胶 ·遇酒精会变粘，特别推荐带一次性手套
功能性 耗材 | PVA | 溶于水 易拆卸 | 材料利用率低 易受潮 | 23 | 23 | / | / | 215 | 55 | 3.1 | / | 200-210 210-230 | 50-100 100-200 | 50-60 | / | 50-55 | ★★★ | / | 139 | ·单喷头打印机换料多，谨慎使用 ·60°C温水浸泡搅拌，能时溶解速率提升
| PA6-CF | 强度★★★★★★ 高温耐性★★★★★ | 韧性差 硬性条件要求多 极易受潮 | 205 | 170 | 240 | 8.7 | / | 205 | ~ | ~ | 270-290 | 50-100 | 80-100 | 0.2 | 60-70 | ★★★★ | ·硬化钢喷嘴 ·蓝色美纹纸胶带（推荐）/ 打印胶水 ·封箱打印机（推荐） | 299 | ·打印前耗材处理：烘干机烘干80°C-24小时/110°C-4小时 ·打印后模型处理：80-130°C烤箱中退火5-12小时，进一步提高强度 ·与模型结构、尺寸退火条件有关，可能会翘曲、变形
| ASA | 紫外线抗性★★★★ 抗晒耐候 | 极易翘曲 产生极难闻的有害气体 | 51.5 | 41 | 62 | 90 | 15 | 80 | 8.4 | 0.4-0.9 | 255-275 | 40-60 | 80-100 | 0.2 | 50-55 | ★ | ·封箱打印机（推荐） | 124 | ·注意通风打印
| ABS | 韧性★★★★ 高温耐性★★★★ | 产生有害气体 极易翘曲 强度差 | 48.5 | 42 | 55 | 126 | 7.8 | 84 | 17.9 | 0.4-0.9 | 250-260 260-280 | 50-100 100-200 | 80-100 | 0.2 | 50-55 | ★ | ·蓝色美纹纸胶带（推荐）/ 打印胶水 ·封箱打印机（推荐） | 64.9 | ·注意通风打印 ·谨慎设置skirt 、 brim、阀层，对打印很有帮助
| TPU 95A | 回弹性★★★ 延伸性★★★ 抗老化性★★★ | 极易受潮 无强度可言 打印参数设置略多 | 12.98 | 21.7 | 4.26 | ≈∞ | 536 | / | 20-30 | / | 190-210 210-230 | 50-80 | 30-50 | 0.16-0.2 | 50-55 | ★★★ |  | 149 | ·不能设置回抽速度 ·风扇冷却：70% ·不能使用AMS功能打印，需打印机本机进料
Note on E2: 此处取拉伸、弯曲强度 平均值，仅供参考，详细参数请看隐藏列 数值↑，耗材越不易变形
Note on H2: aka缺口冲击强度 数值↑，耗材越耐摔耐磕碰
Note on L2: 通常数值越大，耗材打印时越容易发生翘曲变形
Note on R2: ★：注意保存即可 ★★：开封后1个月内使用完，空气相对湿度>40%时千万注意保存 ★★★：易受潮，建议打印前3-5小时烘干 ★★★★：极易受潮，建议一边烘干一边打印
Note on O7: Administrator: 不加温需涂胶水 50-60
Note on T7: Administrator: 【元/4卷（共4kg）】
Note on O8: Administrator: 不加温需涂胶水
Note on F11: Administrator: （2mm/min）
Note on T11: Administrator: 【元/卷（0.9kg）】
Note on K12: Administrator: 210°C/2.16kg（G/10min）
Note on T12: Administrator: 【元/卷（0.5kg）】
Note on K14: Administrator: 210°C/2.16kg（G/10min）
Note on K15: Administrator: 220°C/2.16kg（G/10min）

## 模型文件网站
项目 | 网址
金刚狼爪 | https://makerworld.com.cn/zh/models/126470?from=search#profileId-12717
金箍棒 | https://makerworld.com.cn/zh/models/456043?from=search#profileId-389088
波提欧手枪 | https://makerworld.com.cn/zh/models/191838?from=search#profileId-362588
tpu中空球 | https://makerworld.com.cn/zh/models/126243?from=search#profileId-14712
乱破·鸭舌帽夜光配件 | https://makerworld.com.cn/zh/models/582409#profileId-513715
饮月君·龙角配件 | https://makerworld.com.cn/zh/models/582426#profileId-513729